## Ermittlung Kosten-Verbrauch
Verbrauchsrechner Heißschmelzkleber bei der Montage mit Klebesticks Ø 18 mm
Profillängen bis 2,5 m, in einem Arbeitsgang verklebt Wellenlänge 10 cm, 5 mm dick
| Leistentyp | Kleber g/m | Meter/ Stick | Preis pro m | Verlegestrecke m | benötigter Kleber kg | Kosten Kleber
| S/TS/C/D 60 | 14.4 | 5.2 | #VALUE! | 100 | 1.44 | 0
| S 40 | 7.3 | 10.2 | #VALUE! | 100 | 0.73 | 0
| S 66 | 14 | 5.3 | #VALUE! | 100 | 1.4 | 0
| S/TS 100 | 27 | 2.8 | #VALUE! | 100 | 2.7 | 0
| GP 20 für MD 63/ SL 48 | 14.4 | 5.2 | #VALUE! | 100 | 1.44 | 0
Profillängen 5,15 m, mit der Hakendüse streckenweise an der Wand verklebt gleichmäßige Linie, 10 mm dick
|  | 17.5 | 4.2 | #VALUE! | 100 | 1.75 | 0
| Preis/kg* | 0
Setzen Sie die zu verlegende Strecke in das Feld beim entsprechenden Leistentyp ein. Unterscheiden Sie, ob die Profile bis 2,5 m
in einem Arbeitsgang mit wellenförmigen Auftrag oder längere Profile streckenweise mit linienförmigen Auftrag verklebt werden.
Setzen Sie den aktuellen Preis pro kg Ihres Händlers ein, und sofort werden benötigte Menge und voraussichtliche Kosten errechnet.
Download unter: www.doellken-weimar.de
Die Mengen sind durchschnittliche Erfahrungswerte. Sie dienen der groben Orientierung und hängen von der Beschaffenheit der Untergründe, den Raum- und Wandtemperaturen sowie der Arbeitsweise des Verlegers ab.